## 記入例
切削条件比較表
コｰティング有は、直径部黄色に塗りつぶし
ドリル
メーカー条件 |  |  | BIX使用 |  | 加工実績 |  |  | 使用経歴及び備考
直 径 | 回転数 | 送り速度 | 回転数 | 送り速度 | 直 径 | 回転数 | 送り速度
| Rotation | Feed | Rotation | Feed |  | Rotation | Feed
（㎜） | （min-1） | （㎜/min） | （min-1） | （㎜/min） | （㎜） | （min-1） | （㎜/min）
1 | 7200 | 190 |  |  | 1 | 8000 | 380 | 50ヶ所。
[5 empty] | 1.3 | 7500 | 360 | １００ヶ所。70ヶ所でﾄﾞﾘﾙ寿命
[5 empty] | 1.5 | 6000 | 400
2 | 4300 | 220 |  |  | 2 | 5000 | 440
3 | 3200 | 290 |  |  | 3 | 4000 | 500
[5 empty] | 3.4 | 5500 | 500
[5 empty] | 4.5 | 6500 | 500/800
5 | 1900 | 270
8 | 1200 | 230
10 | 960 | 210
12 | 800 | 200
16 | 600 | 180
20 | 480 | 160
25 | 380 | 150
32 | 300 | 120
材質：SS400
NACHIｶﾀﾛｸﾞは、端数付ﾄﾞﾘﾙの条件が無記入なので、実績欄の規定寸法下部の欄に実績を記入する。
加工実績の条件での、加工数を記入すること。
材質を記入

## SS S-C
切削条件比較表
コｰティング有は、直径部黄色に塗りつぶし
タップ
メーカー条件 |  |  | BIX使用 |  | 加工実績 | [8 empty] | 使用経歴及び備考
直 径 | 回転数 | 送り速度 | 回転数 | 送り速度 | 直 径 |  |  | 回転数 |  |  | 送り速度
| Rotation | Feed | Rotation | Feed |  |  |  | Rotation |  |  | Feed
（㎜） | （min-1） | （㎜/min） | （min-1） | （㎜/min） | （㎜） |  |  | （min-1） |  |  | （㎜/min）
M3×0.5 | 3733 |  |  |  | M4 ﾀｯﾌﾟ | M4 ﾀｯﾌﾟ | M4 ﾀｯﾌﾟ | 300 | 300 | 300 | 240 | 240 | 240 | 深さ 13.0 4ｹ所×14PC | 深さ 13.0 4ｹ所×14PC | 深さ 13.0 4ｹ所×14PC | 深さ 13.0 4ｹ所×14PC | 深さ 13.0 4ｹ所×14PC | 深さ 13.0 4ｹ所×14PC | 深さ 13.0 4ｹ所×14PC | 深さ 13.0 4ｹ所×14PC | 深さ 13.0 4ｹ所×14PC | 深さ 13.0 4ｹ所×14PC | 深さ 13.0 4ｹ所×14PC | 深さ 13.0 4ｹ所×14PC | 深さ 13.0 4ｹ所×14PC
| 4800 |  |  |  | M6 ﾀｯﾌﾟ | M6 ﾀｯﾌﾟ | M6 ﾀｯﾌﾟ | 700 | 700 | 700 | 700 | 700 | 700 | リジッドタッピング | リジッドタッピング | リジッドタッピング | リジッドタッピング | リジッドタッピング | リジッドタッピング | リジッドタッピング | リジッドタッピング | リジッドタッピング | リジッドタッピング | リジッドタッピング | リジッドタッピング | リジッドタッピング
M4×0.7 | 2800 |  |  |  | M4 ﾀｯﾌﾟ | M4 ﾀｯﾌﾟ | M4 ﾀｯﾌﾟ | 1000 | 1000 | 1000 | 700 | 700 | 700 | リジッドタッピング | リジッドタッピング | リジッドタッピング | リジッドタッピング | リジッドタッピング | リジッドタッピング | リジッドタッピング | リジッドタッピング | リジッドタッピング | リジッドタッピング | リジッドタッピング | リジッドタッピング | リジッドタッピング
| 3600 |  |  |  | M4 ﾀｯﾌﾟ | M4 ﾀｯﾌﾟ | M4 ﾀｯﾌﾟ | 300 | 300 | 300 | 210 | 210 | 210 | 深さ12.0×6ｹ所 14PC | 深さ12.0×6ｹ所 14PC | 深さ12.0×6ｹ所 14PC | 深さ12.0×6ｹ所 14PC | 深さ12.0×6ｹ所 14PC | 深さ12.0×6ｹ所 14PC | 深さ12.0×6ｹ所 14PC | 深さ12.0×6ｹ所 14PC | 深さ12.0×6ｹ所 14PC | 深さ12.0×6ｹ所 14PC | 深さ12.0×6ｹ所 14PC | 深さ12.0×6ｹ所 14PC | 深さ12.0×6ｹ所 14PC
M5×0.8 | 2240 |  |  |  | M3 | M3 | M3 | 300 | 300 | 300 | 150 | 150 | 150 | 深さ10.0 28PC | 深さ10.0 28PC | 深さ10.0 28PC | 深さ10.0 28PC | 深さ10.0 28PC | 深さ10.0 28PC | 深さ10.0 28PC | 深さ10.0 28PC | 深さ10.0 28PC | 深さ10.0 28PC | 深さ10.0 28PC | 深さ10.0 28PC | 深さ10.0 28PC
| 2880 |  |  |  | M8 ﾀｯﾌﾟ | M8 ﾀｯﾌﾟ | M8 ﾀｯﾌﾟ | 400 | 400 | 400 | 500 | 500 | 500 | 9カ所 2枚 | 9カ所 2枚 | 9カ所 2枚 | 9カ所 2枚 | 9カ所 2枚 | 9カ所 2枚 | 9カ所 2枚 | 9カ所 2枚 | 9カ所 2枚 | 9カ所 2枚 | 9カ所 2枚 | 9カ所 2枚 | 9カ所 2枚
M6×1 | 1866 |  |  |  | M4 ﾀｯﾌﾟ | M4 ﾀｯﾌﾟ | M4 ﾀｯﾌﾟ | 800 | 800 | 800 | 560 | 560 | 560 | リジッドタッピング | リジッドタッピング | リジッドタッピング | リジッドタッピング | リジッドタッピング | リジッドタッピング | リジッドタッピング | リジッドタッピング | リジッドタッピング | リジッドタッピング | リジッドタッピング | リジッドタッピング | リジッドタッピング
| 2400 |  |  |  | M6P ﾀｯﾌﾟ | M6Ｐ ﾀｯﾌﾟ | M6Ｐ ﾀｯﾌﾟ | 800 | 800 | 800 | 800 | 800 | 800 | リジッドタッピング １０本目ぐらいで破損 | リジッドタッピング １０本目ぐらいで破損 | リジッドタッピング １０本目ぐらいで破損 | リジッドタッピング １０本目ぐらいで破損 | リジッドタッピング １０本目ぐらいで破損 | リジッドタッピング １０本目ぐらいで破損 | リジッドタッピング １０本目ぐらいで破損 | リジッドタッピング １０本目ぐらいで破損 | リジッドタッピング １０本目ぐらいで破損 | リジッドタッピング １０本目ぐらいで破損 | リジッドタッピング １０本目ぐらいで破損 | リジッドタッピング １０本目ぐらいで破損 | リジッドタッピング １０本目ぐらいで破損
M8×1.25 | 1400 |  |  |  | M8 ﾀｯﾌﾟ | M8 ﾀｯﾌﾟ | M8 ﾀｯﾌﾟ | 400 | 500 | 400 | 500 | 400 | 500 | リジッドタッピング | リジッドタッピング | リジッドタッピング | リジッドタッピング | リジッドタッピング | リジッドタッピング | リジッドタッピング | リジッドタッピング | リジッドタッピング | リジッドタッピング | リジッドタッピング | リジッドタッピング | リジッドタッピング
| 1800 |  |  |  | M4 ﾀｯﾌﾟ | M4 ﾀｯﾌﾟ | M4 ﾀｯﾌﾟ | 300 | 210 | 300 | 210 | 300 | 210 | M4×24ｹ所プレート4枚目よりタップｽﾘｯﾌﾟ回転200にするともう2枚加工可能、その後油加工すると、8枚目でタップ折れる | M4×24ｹ所プレート4枚目よりタップｽﾘｯﾌﾟ回転200にするともう2枚加工可能、その後油加工すると、8枚目でタップ折れる | M4×24ｹ所プレート4枚目よりタップｽﾘｯﾌﾟ回転200にするともう2枚加工可能、その後油加工すると、8枚目でタップ折れる | M4×24ｹ所プレート4枚目よりタップｽﾘｯﾌﾟ回転200にするともう2枚加工可能、その後油加工すると、8枚目でタップ折れる | M4×24ｹ所プレート4枚目よりタップｽﾘｯﾌﾟ回転200にするともう2枚加工可能、その後油加工すると、8枚目でタップ折れる | M4×24ｹ所プレート4枚目よりタップｽﾘｯﾌﾟ回転200にするともう2枚加工可能、その後油加工すると、8枚目でタップ折れる | M4×24ｹ所プレート4枚目よりタップｽﾘｯﾌﾟ回転200にするともう2枚加工可能、その後油加工すると、8枚目でタップ折れる | M4×24ｹ所プレート4枚目よりタップｽﾘｯﾌﾟ回転200にするともう2枚加工可能、その後油加工すると、8枚目でタップ折れる | M4×24ｹ所プレート4枚目よりタップｽﾘｯﾌﾟ回転200にするともう2枚加工可能、その後油加工すると、8枚目でタップ折れる | M4×24ｹ所プレート4枚目よりタップｽﾘｯﾌﾟ回転200にするともう2枚加工可能、その後油加工すると、8枚目でタップ折れる | M4×24ｹ所プレート4枚目よりタップｽﾘｯﾌﾟ回転200にするともう2枚加工可能、その後油加工すると、8枚目でタップ折れる | M4×24ｹ所プレート4枚目よりタップｽﾘｯﾌﾟ回転200にするともう2枚加工可能、その後油加工すると、8枚目でタップ折れる | M4×24ｹ所プレート4枚目よりタップｽﾘｯﾌﾟ回転200にするともう2枚加工可能、その後油加工すると、8枚目でタップ折れる
M8×1 | 1400
1800
M10×1.5 | 1120
1440
M10×1.25 | 1120
1440
M12×1.75 | 933
1200
M12×1.5 | 933
1200
M14×2 | 800
1028
M16×2 | 700
880
M18×2.5 | 622
800
M20×2.5 | 560
720
M22×2.5 | 509
654
M24×3 | 466
600
材質：SS ４００
S４５C

## NAK
切削条件比較表
コｰティング有は、直径部黄色に塗りつぶし
タップ
メーカー条件 |  |  | BIX使用 |  | 加工実績 | [8 empty] | 使用経歴及び備考
直 径 | 回転数 | 送り速度 | 回転数 | 送り速度 | 直 径 |  |  | 回転数 |  |  | 送り速度
| Rotation | Feed | Rotation | Feed |  |  |  | Rotation |  |  | Feed
（㎜） | （min-1） | （㎜/min） | （min-1） | （㎜/min） | （㎜） |  |  | （min-1） |  |  | （㎜/min）
M3×0.5 | 1600 |  |  |  | 20ｶｯﾀｰ | 20ｶｯﾀｰ | 20ｶｯﾀｰ | 500 | 400 | 500 | 400 | 500 | 400 | 溝加工でＳ600以上回転させると機会の振動が大きい | 溝加工でＳ600以上回転させると機会の振動が大きい | 溝加工でＳ600以上回転させると機会の振動が大きい | 溝加工でＳ600以上回転させると機会の振動が大きい | 溝加工でＳ600以上回転させると機会の振動が大きい | 溝加工でＳ600以上回転させると機会の振動が大きい | 溝加工でＳ600以上回転させると機会の振動が大きい | 溝加工でＳ600以上回転させると機会の振動が大きい | 溝加工でＳ600以上回転させると機会の振動が大きい | 溝加工でＳ600以上回転させると機会の振動が大きい | 溝加工でＳ600以上回転させると機会の振動が大きい | 溝加工でＳ600以上回転させると機会の振動が大きい | 溝加工でＳ600以上回転させると機会の振動が大きい
| 2666 |  |  |  | ﾁﾀﾝﾀｯﾌﾟ | ﾁﾀﾝﾀｯﾌﾟ | ﾁﾀﾝﾀｯﾌﾟ | 300 | 210 | 300 | 210 | 300 | 210
M4×0.7 | 1200
2000
M5×0.8 | 960
1600
M6×1 | 800
1333
M8×1.25 | 600
1000
M8×1 | 600
1000
M10×1.5 | 480
800
M10×1.25 | 480
800
M12×1.75 | 400
666
M12×1.5 | 400
666
M14×2 | 342
571
M16×2 | 300
500
M18×2.5 | 266
444
M20×2.5 | 240
400
M22×2.5 | 218
363
M24×3 | 200
333
材質：NAK55・HPM１・NAK80・HPM50・DH２０FG・KSP1・HPM38

## sks-3.sk3
切削条件比較表
コｰティング有は、直径部黄色に塗りつぶし
タップ
メーカー条件 |  |  | BIX使用 |  | 加工実績 | [6 empty] | 使用経歴及び備考
直 径 | 回転数 | 送り速度 | 回転数 | 送り速度 | 直 径 | 回転数 |  |  | 送り速度
| Rotation | Feed | Rotation | Feed |  | Rotation |  |  | Feed
（㎜） | （min-1） | （㎜/min） | （min-1） | （㎜/min） | （㎜） | （min-1） |  |  | （㎜/min）
M3×0.5 | 2133 |  |  |  | M8 ﾀｯﾌﾟ | 300 | 375 | 300 | 375 | 300 | 375 | 新品ｺｰﾃｨﾝｸﾞﾀｯﾌﾟ6ｹ所目にて破損 切削クズつまりかタップコレットが原因？
3200
M4×0.7 | 1600
2400
M5×0.8 | 1280
1920
M6×1 | 1066
1600
M8×1.25 | 800
1200
M8×1 | 800
1200
M10×1.5 | 640
960
M10×1.25 | 640
960
M12×1.75 | 533
800
M12×1.5 | 533
800
M14×2 | 457
685
M16×2 | 400
600
M18×2.5 | 355
533
M20×2.5 | 320
480
M22×2.5 | 290
436
M24×3 | 266
400
材質：SKS-3・SK3

## FC
切削条件比較表
コｰティング有は、直径部黄色に塗りつぶし
タップ
メーカー条件 |  |  | BIX使用 |  | 加工実績 | [6 empty] | 使用経歴及び備考
直 径 | 回転数 | 送り速度 | 回転数 | 送り速度 | 直 径 | 回転数 |  |  | 送り速度
| Rotation | Feed | Rotation | Feed |  | Rotation |  |  | Feed
（㎜） | （min-1） | （㎜/min） | （min-1） | （㎜/min） | （㎜） | （min-1） |  |  | （㎜/min）
M3×0.5 | 1600 |  |  |  | ｶｯﾀｰ20 | 800 | 90 | 800 | 90 | 800 | 90 | φ20カッターｓ600 F500切り込み0.5問題なし
2666
M4×0.7 | 1200
2000
M5×0.8 | 960
1600
M6×1 | 800
1333
M8×1.25 | 600
1000
M8×1 | 600
1000
M10×1.5 | 480
1000
M10×1.25 | 480
1000
M12×1.75 | 400
666
M12×1.5 | 400
666
M14×2 | 342
571
M16×2 | 300
500
M18×2.5 | 266
444
M20×2.5 | 240
400
M22×2.5 | 218
363
M24×3 | 200
333
材質：FC25

## SKD SUS
切削条件比較表
コｰティング有は、直径部黄色に塗りつぶし
タップ
メーカー条件 |  |  | BIX使用 |  | 加工実績 | [8 empty] | 使用経歴及び備考
直 径 | 回転数 | 送り速度 | 回転数 | 送り速度 | 直 径 |  |  | 回転数 |  |  | 送り速度
| Rotation | Feed | Rotation | Feed |  |  |  | Rotation |  |  | Feed
（㎜） | （min-1） | （㎜/min） | （min-1） | （㎜/min） | （㎜） |  |  | （min-1） |  |  | （㎜/min）
M3×0.5 | 1600 |  |  |  | M4 ﾀｯﾌﾟ | M4 ﾀｯﾌﾟ | M4 ﾀｯﾌﾟ | 1000 | 1000 | 1000 | 700 | 700 | 700 | チャック固定に変更 5本目折れる切粉がからんだ タッパーの方が良いかも（グラつきが良い） | チャック固定に変更 5本目折れる切粉がからんだ タッパーの方が良いかも（グラつきが良い） | チャック固定に変更 5本目折れる切粉がからんだ タッパーの方が良いかも（グラつきが良い） | チャック固定に変更 5本目折れる切粉がからんだ タッパーの方が良いかも（グラつきが良い） | チャック固定に変更 5本目折れる切粉がからんだ タッパーの方が良いかも（グラつきが良い） | チャック固定に変更 5本目折れる切粉がからんだ タッパーの方が良いかも（グラつきが良い） | チャック固定に変更 5本目折れる切粉がからんだ タッパーの方が良いかも（グラつきが良い） | チャック固定に変更 5本目折れる切粉がからんだ タッパーの方が良いかも（グラつきが良い） | チャック固定に変更 5本目折れる切粉がからんだ タッパーの方が良いかも（グラつきが良い） | チャック固定に変更 5本目折れる切粉がからんだ タッパーの方が良いかも（グラつきが良い） | チャック固定に変更 5本目折れる切粉がからんだ タッパーの方が良いかも（グラつきが良い） | チャック固定に変更 5本目折れる切粉がからんだ タッパーの方が良いかも（グラつきが良い） | チャック固定に変更 5本目折れる切粉がからんだ タッパーの方が良いかも（グラつきが良い）
| 2666 |  |  |  | M4 ﾀｯﾌﾟ | M4 ﾀｯﾌﾟ | M4 ﾀｯﾌﾟ | 1000 | 1000 | 1000 | 700 | 700 | 700 | 前よりM4タップ使用、回転送りアップさせる。 10本成功、前回より30本成功 コーティングがはげた。新品50本は可能 回転送りはこの材質ならちょうど良い | 前よりM4タップ使用、回転送りアップさせる。 10本成功、前回より30本成功 コーティングがはげた。新品50本は可能 回転送りはこの材質ならちょうど良い | 前よりM4タップ使用、回転送りアップさせる。 10本成功、前回より30本成功 コーティングがはげた。新品50本は可能 回転送りはこの材質ならちょうど良い | 前よりM4タップ使用、回転送りアップさせる。 10本成功、前回より30本成功 コーティングがはげた。新品50本は可能 回転送りはこの材質ならちょうど良い | 前よりM4タップ使用、回転送りアップさせる。 10本成功、前回より30本成功 コーティングがはげた。新品50本は可能 回転送りはこの材質ならちょうど良い | 前よりM4タップ使用、回転送りアップさせる。 10本成功、前回より30本成功 コーティングがはげた。新品50本は可能 回転送りはこの材質ならちょうど良い | 前よりM4タップ使用、回転送りアップさせる。 10本成功、前回より30本成功 コーティングがはげた。新品50本は可能 回転送りはこの材質ならちょうど良い | 前よりM4タップ使用、回転送りアップさせる。 10本成功、前回より30本成功 コーティングがはげた。新品50本は可能 回転送りはこの材質ならちょうど良い | 前よりM4タップ使用、回転送りアップさせる。 10本成功、前回より30本成功 コーティングがはげた。新品50本は可能 回転送りはこの材質ならちょうど良い | 前よりM4タップ使用、回転送りアップさせる。 10本成功、前回より30本成功 コーティングがはげた。新品50本は可能 回転送りはこの材質ならちょうど良い | 前よりM4タップ使用、回転送りアップさせる。 10本成功、前回より30本成功 コーティングがはげた。新品50本は可能 回転送りはこの材質ならちょうど良い | 前よりM4タップ使用、回転送りアップさせる。 10本成功、前回より30本成功 コーティングがはげた。新品50本は可能 回転送りはこの材質ならちょうど良い | 前よりM4タップ使用、回転送りアップさせる。 10本成功、前回より30本成功 コーティングがはげた。新品50本は可能 回転送りはこの材質ならちょうど良い
M4×0.7 | 1200 |  |  |  | M4 ﾀｯﾌﾟ | M4 ﾀｯﾌﾟ | M4 ﾀｯﾌﾟ | 1200 | 1200 | 1200 | 840 | 840 | 840 | リジッドタッピン S=1000と大差なし タッパーに変更 | リジッドタッピン S=1000と大差なし タッパーに変更 | リジッドタッピン S=1000と大差なし タッパーに変更 | リジッドタッピン S=1000と大差なし タッパーに変更 | リジッドタッピン S=1000と大差なし タッパーに変更 | リジッドタッピン S=1000と大差なし タッパーに変更 | リジッドタッピン S=1000と大差なし タッパーに変更 | リジッドタッピン S=1000と大差なし タッパーに変更 | リジッドタッピン S=1000と大差なし タッパーに変更 | リジッドタッピン S=1000と大差なし タッパーに変更 | リジッドタッピン S=1000と大差なし タッパーに変更 | リジッドタッピン S=1000と大差なし タッパーに変更 | リジッドタッピン S=1000と大差なし タッパーに変更
| 2000 |  |  |  | M4 ﾀｯﾌﾟ | M4 ﾀｯﾌﾟ | M4 ﾀｯﾌﾟ | 300 | 300 | 300 | 210 | 210 | 210 | リジッドタッピン 下穴深さ＝2.0 Z-15 10本目折れる | リジッドタッピン 下穴深さ＝2.0 Z-15 10本目折れる | リジッドタッピン 下穴深さ＝2.0 Z-15 10本目折れる | リジッドタッピン 下穴深さ＝2.0 Z-15 10本目折れる | リジッドタッピン 下穴深さ＝2.0 Z-15 10本目折れる | リジッドタッピン 下穴深さ＝2.0 Z-15 10本目折れる | リジッドタッピン 下穴深さ＝2.0 Z-15 10本目折れる | リジッドタッピン 下穴深さ＝2.0 Z-15 10本目折れる | リジッドタッピン 下穴深さ＝2.0 Z-15 10本目折れる | リジッドタッピン 下穴深さ＝2.0 Z-15 10本目折れる | リジッドタッピン 下穴深さ＝2.0 Z-15 10本目折れる | リジッドタッピン 下穴深さ＝2.0 Z-15 10本目折れる | リジッドタッピン 下穴深さ＝2.0 Z-15 10本目折れる
M5×0.8 | 960 |  |  |  | M4 ﾀｯﾌﾟ | M4 ﾀｯﾌﾟ | M4 ﾀｯﾌﾟ | 800 | 800 | 800 | 560 | 560 | 560 | リジッドタッピン 20本成功 黒くコーティングしたタップに変更、回転、送りアップさせた | リジッドタッピン 20本成功 黒くコーティングしたタップに変更、回転、送りアップさせた | リジッドタッピン 20本成功 黒くコーティングしたタップに変更、回転、送りアップさせた | リジッドタッピン 20本成功 黒くコーティングしたタップに変更、回転、送りアップさせた | リジッドタッピン 20本成功 黒くコーティングしたタップに変更、回転、送りアップさせた | リジッドタッピン 20本成功 黒くコーティングしたタップに変更、回転、送りアップさせた | リジッドタッピン 20本成功 黒くコーティングしたタップに変更、回転、送りアップさせた | リジッドタッピン 20本成功 黒くコーティングしたタップに変更、回転、送りアップさせた | リジッドタッピン 20本成功 黒くコーティングしたタップに変更、回転、送りアップさせた | リジッドタッピン 20本成功 黒くコーティングしたタップに変更、回転、送りアップさせた | リジッドタッピン 20本成功 黒くコーティングしたタップに変更、回転、送りアップさせた | リジッドタッピン 20本成功 黒くコーティングしたタップに変更、回転、送りアップさせた | リジッドタッピン 20本成功 黒くコーティングしたタップに変更、回転、送りアップさせた
1600
M6×1 | 800
1333
M8×1.25 | 600
1000
M8×1 | 600
1000
M10×1.5 | 480
1000
M10×1.25 | 480
1000
M12×1.75 | 400
666
M12×1.5 | 400
666
M14×2 | 342
571
M16×2 | 300
500
M18×2.5 | 266
444
M20×2.5 | 240
400
M22×2.5 | 218
363
M24×3 | 200
333
材質：SKD11・DC53・SKD61・SKH51・SUS420・SUS303・SUS304

## 非鉄
切削条件比較表
コｰティング有は、直径部黄色に塗りつぶし
タップ
メーカー条件 |  |  | BIX使用 |  | 加工実績 | [6 empty] | 使用経歴及び備考
直 径 | 回転数 | 送り速度 | 回転数 | 送り速度 | 直 径 | 回転数 |  |  | 送り速度
| Rotation | Feed | Rotation | Feed |  | Rotation |  |  | Feed
（㎜） | （min-1） | （㎜/min） | （min-1） | （㎜/min） | （㎜） | （min-1） |  |  | （㎜/min）
M3×0.5 | 3733 | [5 empty] | 90 | 800 |  | 800 | 90
4800
M4×0.7 | 2800
3600
M5×0.8 | 2240
2880
M6×1 | 1866
2400
M8×1.25 | 1400
1800
M8×1 | 1400
1800
M10×1.5 | 1120
1440
M10×1.25 | 1120
1440
M12×1.75 | 933
1200
M12×1.5 | 933
1200
M14×2 | 800
1028
M16×2 | 700
900
M18×2.5 | 622
800
M20×2.5 | 560
720
M22×2.5 | 509
654
M24×3 | 466
600
材質：チタン